## Recap essais
Date | Matière | Débit | Q3 | Q2 | Q1 | Durée | Poids | Hauteur de canne | Commentaires
2021-10-13 | TiC | 80 | 3 | [5 empty] | très peu de sphériques
2021-10-19 | TiC | 40 | 2 |  |  | 1h |  |  | très peu de sphériques, la canne a été replacé et recentré
2021-10-19 | TiC | 40 | 3 |  |  | 1h |  |  | 1/4 de sphériques
2021-10-21 | TiC | 60 | 4 |  |  | 2h |  |  | 1/2 sphériques. Repositionnement de la canne pour améliorer la zone plasma
2021-11-30 | TiC | 50 | 2 |  | 68 | 30 min |  | 65 mm | Hauteur de canne : 65 mm (standard) | Problème de pompe, le vide ne se fait pas dans la cellule; l'air comprimé n'était pas ouvert
2021-11-30 | TiC | 50 | 2 |  | 68 | 30 min |  | 69 mm | Hauteur de canne: 70 mm Bcp moins de noir de carbone, un peu plus sphérique | Le noir de carbon est du à l'utilisation de l'Argon recyclé
2021-12-01 | TiC | 50 | 2 |  | 68 | 1h |  | 71 mm | Plus de sphériques observée --> paramètres optimisés | Le noir de carbone est de la taille du µm: le filtre de 5 µm ne suffit pas à le filtrer
2021-12-01 | TiC | 30 | 2 |  | 68 | 1h |  | 71 mm | Plus de sphériques observée --> paramètres optimisés
2021-12-07 | TiC | 50 | 2 |  | 68 | 1h | 159g | 71 mm
2021-12-07 | TiC | 50 | 2 |  | 68 | 2h30 |  | 71 mm | Paramètres optimisés industrialisable
2021-12-13 | WC | 10 | 3.9 |  | 68 | 3h | 600g | 65 mm | Peu de poudre pour temps de travail long, augmentation du débit de poudre pour le prochain essai
2021-12-14 | WC | 70 | 3.9 |  | 68 | 3h | 6,6 kg | 65 mm | Poudre très sphérique et bon débit: 2,2 kg/h

## WC
Essai Plasma 08-09-2021
| Répartition WC avant plasma |  |  | Répartition WC après plasma
| WC00008 |  |  | WS00020
| Granulométrie | Pourcentage % |  | Granulométrie | Pourcentage % | Débit de poudre mesuré: | 2kg/h
| >90 µm | 0 |  | >100 µm | 0.07
| 90 µm- 45 µm | 98 |  | 100-80 µm | 7.82
| < 45 µm | 2 |  | 80-63 µm | 34.61
|  |  |  | 63-40 µm | 55.53 | Dureté Hv02 | 2790
| Dureté Hv01 | 2683 |  | 40-20 µm | 1.94
|  |  |  | <20 µm | 0.03
Essai Plasma 13-12-2021 |  |  | Essai 1
| Répartition WC avant plasma |  |  |  | Débit trop faible, moins d'un kilo produit pour 3h de travail
WC00008
| Granulométrie | Pourcentage %
| >90 µm | 0
| 90 µm- 45 µm | 98
| < 45 µm | 2
| hauteur de canne : | 65 mm
| débit: | 10 puis 30
Essai Plasma 14-12-2021 |  |  | Essai 1
| Répartition WC avant plasma |  |  |  | Très bon débit
| WC00008 |  |  |  | 2,2kg/h
| Granulométrie | Pourcentage %
| >90 µm | 0 |  |  | Poudre très sphérique
| 90 µm- 45 µm | 98 |  |  | Paramètres optimums
| < 45 µm | 2
| hauteur de canne : | 65 mm
| débit: | 70

## TiC
Essai Plasma 13-10-2021
| Répartition TiC avant plasma |  |  | Répartition TiC après plasma
| DV04600 | lot 1052208 Hoganas | AMPERIT 570.002 90/45 | WS00300 |  |  | Débit de poudre mesuré: | kg/h
| Granulométrie | Pourcentage % |  | Granulométrie | Pourcentage %
| >90 µm |  |  | >80 µm | 33.7
| 90 µm- 45 µm | 95 |  | >45 µm | 57.5 |  | Dureté Hv02
| < 45 µm | 5 |  | <20 µm | 8.8
| Dureté Hv01 | [5 empty] | TRES PEU DE SPHERIQUES!!
Essai Plasma 19-10-2021
Répartition TiC avant plasma
| DV04600 | lot 1052208 Hoganas | AMPERIT 570.002 90/45 |  | 30% de poudres sphériques
| Granulométrie | Pourcentage %
| >90 µm |  |  |  | Remarques: la canne a été replacé et le jet de poudre recentré au milieu de la chambre
| 90 µm- 45 µm | 95
| < 45 µm | 5
Dureté Hv01
Essai Plasma 30-11-2021 |  |  | Essai 1
Répartition TiC avant plasma
| DV04600 | lot 1052208 Hoganas | AMPERIT 570.002 90/45
| Granulométrie | Pourcentage %
>90 µm
| 90 µm- 45 µm | 95
| < 45 µm | 5
| hauteur de canne | 65 mm
| débit: | 50
Essai Plasma 30-11-2021 |  |  | Essai 2
Répartition TiC avant plasma
| DV04600 | lot 1052208 Hoganas | AMPERIT 570.002 90/45 |  |  |  |  | Moins de noir de carbone
| Granulométrie | Pourcentage % | [5 empty] | du probablement à l'utilisation d'Argon neuf tout au long du process
>90 µm
| 90 µm- 45 µm | 95
| < 45 µm | 5
| hauteur de canne | 69 mm
| débit: | 50
Essai Plasma 01-12-2021 |  |  | Essai 1
Répartition TiC avant plasma
| DV04600 | lot 1052208 Hoganas | AMPERIT 570.002 90/45
| Granulométrie | Pourcentage %
>90 µm
| 90 µm- 45 µm | 95
| < 45 µm | 5
| hauteur de canne | 71 mm
| débit: | 50
Plus de sphériques
[5 empty] | Non tamisé |  |  |  | Tamisé: 20-45 µm | Tamisé:45-63 µm
Essai Plasma 01-12-2021 |  |  | Essai 2
Répartition TiC avant plasma
| DV04600 | lot 1052208 Hoganas | AMPERIT 570.002 90/45
| Granulométrie | Pourcentage %
>90 µm
| 90 µm- 45 µm | 95
| < 45 µm | 5
| hauteur de canne : | 71 mm
| débit: | 30
Moins de sphériques
Essai Plasma 07-12-2021 |  |  | Essai 1
| Répartition TiC avant plasma |  |  |  | Répartition TiC après plasma
| DV04600 | lot 1052208 Hoganas | AMPERIT 570.002 90/45
| Granulométrie | Pourcentage % |  |  | Granulométrie | Pourcentage %
| >90 µm |  |  |  | 106 µm-80 µm | 6.5
| 90 µm- 45 µm | 95 |  |  | 80 µm- 40 µm | 91
| < 45 µm | 5 |  |  | 40 µm-20µm | 2.4
| hauteur de canne : | 71 mm
| débit: | 50