## Plan expérience essai 2022
Plan expérience Essais Plasma
Les paramètres à prendre en compte: | [5 empty] | Les données de sorties évaluées
- Débits de gaz Q1 Q2 Q3 | [5 empty] | - Sphéricité de la poudre (%)
- Débit de poudre bol | [5 empty] | - Quantité de poudre (kg) (débit sortant)
- Puissance générateur | [5 empty] | -Granulométrie (répartition %)
- Proportion Argon neuf/ Argon recyclé | [5 empty] | -Phases en présence (décarbonation)
- Hauteur de canne | [5 empty] | - Quantité de noir de carbone généré
- Diamètre trou de canne
Paramètres changés entre 2 essais
Planning prévisionnel des essais
Matière | Débit | Q3 | Q2 | Q1 | Puissance générateur | Argon Neuf | Argon recyclé | Hauteur de Canne | Diamètre de trou | Granulométrie poudre | Quantité de poudre | Elément de sortie à évaluer en priorité | Ce quon cherche à évaluer
TiC | 50 | 2 |  | 58 |  | X |  |  |  | 40-90 | 1 Kg | Quantité de noir de carbone + phases | Effet de la nature du gaz sur la répartition des phases
TiC | 50 | 2 |  | 58 |  | X | X |  |  | 40-90 | 1 Kg | Quantité de noir de carbone + phases
TiC | 50 | 2 |  | 58 |  | X | X |  |  | 40-60 | 1 Kg | Phases + sphéroicité | Effet de la granulométrie entrante sur la répartition des phases et la sphéroicité
TiC | 80 | 2 |  | 58 |  | X | X |  |  | 40-90 | 1 Kg | Quantité de poudre produite + sphéroicité | Effet du débit sur la quantité de poudre
TiC | 80 | 3 |  | 58 |  | X | X |  |  | 40-90 | 1 Kg | Quantité de poudre produite + sphéroicité

## Recap essais
Date | Matière | Débit | Q3 | Q2 | Q1 | Durée | Poids | Hauteur de canne (mesurée au dessus de la torche) | Argon neuf | Argon recyclé | Diamètre de trou | Puissance | Commentaires
2021-12-07 | TiC | 50 | 2 |  | 58 | 2h30 |  | 71 mm |  |  |  |  | Paramètres optimisés industrialisable
2021-12-13 | WC | 10 | 3.9 |  | 58 | 3h | 600 g | 65 mm |  |  |  |  | Peu de poudre pour temps de travail long, augmentation du débit de poudre pour le prochain essai
2021-12-14 | WC | 70 | 3.9 |  | 58 | 3h | 6,6 kg | 65 mm |  |  |  |  | Poudre très sphérique et bon débit: 2,2 kg/h
2022-01-05 | WTiC | 40 | 3.9 |  | 58 | 1h | 0,9 kg | 65 mm |  |  |  |  | Seules les petites particules sont sphéroïsées
2022-01-06 | WTiC | 40 | 3.9 |  | 58 | 1h | 0,9 kg | 71 mm |  |  |  |  | Seules les petites particules sont sphéroïsées
2022-01-06 | WTiC | 40 | 2 |  | 58 | 1h | 1,2 kg | 71 mm |  |  |  |  | particules inf 106 µm: 80% sphériques particules inf 80 µm: 95% sphériques
2022-02-17 | TiC | 50 | 2 |  | 58 | 4h |  | 71 mm |  |  |  |  | Faible débit
2022-05-10 | Changement de Canne, diminution du trou de sortie, bol rond. La poudre est récupérée en aspirant avec le cyclone
2022-06-02 | TiC | 50 | 2 | 6 | 58 | 35 min |  | 105 mm | X |  | 2.5 | 67 | Coupure électrique à 17 min (diminution de la puissance à 60)
2022-06-02 | TiC | 50 | 2 | 6 | 58 | 15 min |  | 75 mm | X |  | 2.5 | 62 | Coupure électrique à 7 minutes. Aucune sphéricité , la poudre passe probablement trop au centre
2022-06-02 | Ajout d'une entrée de gaz en début de canne afin de créer un flux de poudre pour un meilleur contact avec le plasma (contrôlé par le Q3)
2022-06-02 | TiC | 50 | 3 | 6 | 58 | 30 min |  | 75 mm | X |  | 2.5 | 58 | Ajout de l'entrée du gaz. Pas de sphérique . On se rend compte que la sortie de la poudre n'est pas en face de l'inducteur, ce qui explique l'absence de sphérique
2022-06-02 | TiC | 50 | 1.5 | 6 | 58 | 28 min |  | 87 mm | X |  | 2.5 | 57 | un peu de sphérique mais très peu.
2022-06-02 | TiC | 50 | 1.5 | 6 | 58 | 20 min |  | 118 mm | X |  | 2.5 | 60 | Une erreur de calcul est à l'origine du mauvaise positionnement de la canne par rapport à l'inducteur. On veut que l'extrémité de la canne soit à une distance de 58 mm de la platine (en bas). On a un très bon pourcentage de poudre sphérique.
2022-06-02 | TiC | 50 | 2 | 6 | 58 | 20 |  | 118 mm | X |  | 2.5 | 62 | Très bon pourcentage de poudres sphériques (environ 90%)
2022-06-02 | TiC | 50 | 3 | 6 | 58 | 15 |  | 118 mm | X |  | 2.5 | 62 | Très bon pourcentage de poudres sphériques (environ 90%)
2022-06-02 | TiC | 50 | 2 | 6 | 58 |  |  | 118 mm | X |  | 2.5 |  | Essai sur un plus long temps pour déterminer la stabilité du système
Présence d'agglomérat de poudre en sortie de canne Peu de production, mais bonne sphéricité
2022-06-09 | Nettoyage de la canne, reéalignement de la torche par rapport au support inducteur
| TiC | 50 | 1 | 6 | 58 | 15 min |  | 115 mm | X |  | 2.5 |  | REGARDER LA PRESENCE DE CHANDELLES (AGGLOMERATS DE POUDRES) EN SORTIE DE POUDRE ET SORTIE DE TORCHE
| TiC | 60 | 1.5 | 6 | 58 | 15 min |  | 115 mm | X |  | 2.5

## SCHEMA CANNE TORCHE
X | Hauteur de canne mesurée pour piloter le processus
Y | Hauteur du bas de la platine au bas de la canne
60 mm | Hauteur entre bas de la platine et haut de l'inducteur
345 mm | Hauteur de la torche
395 mm | Longueur de la canne
Y=345-(395-X)
X=395-345+Y
X=118 mm
150
60
345
Y=68 mm : position optimale de la canne pour la sortie de poudre au niveau de l'inducteur
X
Y

## WC
Essai Plasma 08-09-2021
| Répartition WC avant plasma |  |  | Répartition WC après plasma
| WC00008 |  |  | WS00020
| Granulométrie | Pourcentage % |  | Granulométrie | Pourcentage % | Débit de poudre mesuré: | 2kg/h
| >90 µm | 0 |  | >100 µm | 0.07
| 90 µm- 45 µm | 98 |  | 100-80 µm | 7.82
| < 45 µm | 2 |  | 80-63 µm | 34.61
|  |  |  | 63-40 µm | 55.53 | Dureté Hv02 | 2790
| Dureté Hv01 | 2683 |  | 40-20 µm | 1.94
|  |  |  | <20 µm | 0.03
Essai Plasma 13-12-2021 |  |  | Essai 1
| Répartition WC avant plasma |  |  |  | Débit trop faible, moins d'un kilo produit pour 3h de travail
WC00008
| Granulométrie | Pourcentage %
| >90 µm | 0
| 90 µm- 45 µm | 98
| < 45 µm | 2
| hauteur de canne : | 65 mm
| débit: | 10 puis 30
Essai Plasma 14-12-2021 |  |  | Essai 1
| Répartition WC avant plasma |  |  |  | Très bon débit
| WC00008 |  |  |  | 2,2kg/h
| Granulométrie | Pourcentage %
| >90 µm | 0 |  |  | Poudre très sphérique
| 90 µm- 45 µm | 98 |  |  | Paramètres optimums
| < 45 µm | 2
| hauteur de canne : | 65 mm
| débit: | 70

## TiC
Essai Plasma 13-10-2021
| Répartition TiC avant plasma |  |  | Répartition TiC après plasma
| DV04600 | lot 1052208 Hoganas | AMPERIT 570.002 90/45 | WS00300 |  |  | Débit de poudre mesuré: | kg/h
| Granulométrie | Pourcentage % |  | Granulométrie | Pourcentage %
| >90 µm |  |  | >80 µm | 33.7
| 90 µm- 45 µm | 95 |  | >45 µm | 57.5 |  | Dureté Hv02
| < 45 µm | 5 |  | <20 µm | 8.8
| Dureté Hv01 | [5 empty] | TRES PEU DE SPHERIQUES!!
Essai Plasma 19-10-2021
Répartition TiC avant plasma
| DV04600 | lot 1052208 Hoganas | AMPERIT 570.002 90/45 |  | 30% de poudres sphériques
| Granulométrie | Pourcentage %
| >90 µm |  |  |  | Remarques: la canne a été replacé et le jet de poudre recentré au milieu de la chambre
| 90 µm- 45 µm | 95
| < 45 µm | 5
Dureté Hv01
Essai Plasma 30-11-2021 |  |  | Essai 1
Répartition TiC avant plasma
| DV04600 | lot 1052208 Hoganas | AMPERIT 570.002 90/45
| Granulométrie | Pourcentage %
>90 µm
| 90 µm- 45 µm | 95
| < 45 µm | 5
| hauteur de canne | 65 mm
| débit: | 50
Essai Plasma 30-11-2021 |  |  | Essai 2
Répartition TiC avant plasma
| DV04600 | lot 1052208 Hoganas | AMPERIT 570.002 90/45 |  |  |  |  | Moins de noir de carbone
| Granulométrie | Pourcentage % | [5 empty] | du probablement à l'utilisation d'Argon neuf tout au long du process
>90 µm
| 90 µm- 45 µm | 95
| < 45 µm | 5
| hauteur de canne | 69 mm
| débit: | 50
Essai Plasma 01-12-2021 |  |  | Essai 1
Répartition TiC avant plasma
| DV04600 | lot 1052208 Hoganas | AMPERIT 570.002 90/45
| Granulométrie | Pourcentage %
>90 µm
| 90 µm- 45 µm | 95
| < 45 µm | 5
| hauteur de canne | 71 mm
| débit: | 50
Plus de sphériques
[5 empty] | Non tamisé |  |  |  | Tamisé: 20-45 µm | Tamisé:45-63 µm
Essai Plasma 01-12-2021 |  |  | Essai 2
Répartition TiC avant plasma
| DV04600 | lot 1052208 Hoganas | AMPERIT 570.002 90/45
| Granulométrie | Pourcentage %
>90 µm
| 90 µm- 45 µm | 95
| < 45 µm | 5
| hauteur de canne : | 71 mm
| débit: | 30
Moins de sphériques
Essai Plasma 07-12-2021 |  |  | Essai 1
| Répartition TiC avant plasma |  |  |  | Répartition TiC après plasma
| DV04600 | lot 1052208 Hoganas | AMPERIT 570.002 90/45
| Granulométrie | Pourcentage % |  |  | Granulométrie | Pourcentage %
| >90 µm |  |  |  | 106 µm-80 µm | 6.5
| 90 µm- 45 µm | 95 |  |  | 80 µm- 40 µm | 91
| < 45 µm | 5 |  |  | 40 µm-20µm | 2.4
| hauteur de canne : | 71 mm
| débit: | 50

## WTiC
Essai Plasma 05-01-2022
Répartition WTiC avant plasma
| MP00540 | lot
| Granulométrie | Pourcentage %
53-150 µm
| hauteur de canne : | 65 mm
| débit: | 40
Essai Plasma 06-01-2022 |  |  | Essai 2
Répartition WTiC avant plasma
| MP00540 | lot
| Granulométrie | Pourcentage %
53-150 µm
| hauteur de canne : | 71 mm
| débit: | 40
Sphérique pour inf 106 µm
|  |  |  | sup 106 µm | inf 106 µm | inf 80 µm