## Feuil1
Procédure de dépôt Technologiy Amagnétique sur Inox Amagnétique
Opération | Mode opératoire | Commentaires
Soudage sous couche | Faire une sous-couche d'Inox 316L au MIG: 2mm environ. | L'inox amagnétique a une dilation thermique élevée, ce qui peut provoquer une délamination du rechargement. De plus, si il est maintenu à une température supérieur à 500°C-700°C, des précipitations se forment dans l'acier et les caractéristiques du matériaux peuvent être dégradées. Appliquer une sous-couche permet de limiter ces effets sur le matériau de base
Poudrage sous couche Ni | Par-dessus la sous couche d'Inox 316 L, appliquer une couche de matrice Ni avec le chalumeau à poudre. La couche doit être homogène, épaisseur environ 0,5-1 mm Taille de la zone de rechargement: 50 xm² environ Vérifier la température : si >250°C, arrêter le rechargement. | La sous-couche de matrice Ni a pour but d'améliorer le mouillage du Technologoy La zone de rechargement doit être petite afin d'éviter un échauffement trop important du matériau de base (<250°C)
Rechargement Technologoy amagnétique Poudrage matrice Ni | Dépôt du Technoloy Amagnétique avec le chalumeau à poudre Ni: avec la flamme, chauffer la baguette pour faire fondre la matrice et déposer les grains. Poudrer afin que les grains soient entièrement enveloppés (mouillés) par la matrice Ni et qu'il n'y ai pas de cavités entre les grains de carbures Taille de la zone de rechargement: 50 xm² environ Vérifier la température : si >250°C, arrêter le rechargement. | Le chalumeau à poudre est préféré au chalumeau traditionnel car l'ajout de poudre permet d'apporter de la matière fluxante au bain et facilite le dépôt du Technoloy Amagnétique. Eviter de trop chauffer les carbures.
Contrôle qualité avant rectification | 3 critères: - Rechargement possible sans dépasser 250°C - Pas de délamination après refroidissement - Maximum de grains couverts en matrice
Rectification | Blanchir le diamètre externe Respect des dimensions | On essayera d'obtenir une surface avec le moins de porosités possible
Contrôle qualité après rectification | Critères: -Moins de porosités possibles - Dimensions diamètre externe - Pas d'arrachement de grains de carbures | La présence de porosités est tolérée, tant qu'elle n'affecte pas la géométrie de surface