## R&D 20120
N° OP (*) | Projet Nbr | Sujet | Programme |  | Leader | Team | Duree du projet | Budget prévisionnel 2023 | [9 empty] | Priorite | Commentaire
|  |  |  | Verrous technologiques (Aléas, Difficultés, Contraintes,Performances) |  |  |  | Personnel : Ing 64,00 €/h + tech 42,00 €/h 1 homme/m = 60% Ing + 40% Tech --> 55€/h |  | Investissements matériel | Locations | Consommables | Sous traitance (Etudes, Outillages, Eprouvettes,…) | Heures machines (129 €/h) |  |  | Total
[8 empty] | Heures | Coût |  |  |  |  | Heures | Coût horaire | Coût
OP3 | R2018-7 | High speed cladding : Réaliser des dépôts très fins soudés avec le laser, applications chromage dur, HVOF | Maitriser la technologie. Définir des conditions opératoires et de mise en œuvre. Réaliser des nouvelles formulations de dépôts avec nos carbures Caractériser ces dépôts | A : Performance du procédé D : Robustesse C : limitation des machines P : Qualité des dépôts, résultats de tests d'usure et de corrosion | JMS | JMS + KP + GC | 2 ans | 250 | 13750 |  | 0 | 10000 | 10000 | 300 | 45 | 13500 | 47250 |  | invest fait sur fin 2022
OP1/OP3 | R2018-8 | Réaliser des dépôts dur avec des carbures de titane, carbures de vanadium. | Diversifier notre catalogue. Ameliorer nos depots. Etre moins dependant du WC. Sphéroidiser ces carbures. Définir un dépôt plus économique avec base Fer | A : définition d'une formulation de dépôt D : absence de connaissances, validation expérimentale C : approvisionnement, procédés d'atomisation/sphéroidisation P : Qualité des dépôts | JMS | JMS + KP + ZR + GC + VD + CB | 1 an | 160 | 8800 |  |  | 4000 | 2000 | 50 | 45 | 2250 | 17050 |  | invest en fonction résultats creuset fin 2022
OP2 | R2018-18 | Fabrication additive sur pièces de grandes dimensions et de formes complexes. Programmation et traitement de la chaine numérique (Projet Integradde) | Définir des conditions de mise en œuvre Travailler sur des pièces de grandes dimensions et formes complexes (tête de forage) Evaluer les performances. | A : obtention résultats satisfaisants D : niveaux de précision C : utilisation de nos matériels P : rentabilité | JMS | JMS + KP | 1 an | 30 | 1650 |  |  | 2000 | 40000 | 40 | 45 | 1800 | 45450
OP1 |  | CREUSET FROID | Augmentation de la proportion de grains utilisable au laser ( 40-160 µm) Réduire la part de granulométrie non utilisables Piloter/ déplacer la répartition granulométriques en fonction des besoin | A : obtention résultats satisfaisants D : niveaux de précision C : utilisation de nos matériels P : rendement de l'installation | ZR | ZR + PB + KP |  | 200 | 11000 |  |  |  |  | 40 | 45 | 1800 | 12800
OP2/OP3 | R2019-5 | Carbure 3D | Réaliser des pièces anti usure en carbure de tungstène en fabrication additive Thèse CIFRE avec ENISE | A : Marché D : vitesse exécution C : matière première (WC) P : A définir | JMS | JMS/KP | 3 ans | 600 | 33000 |  |  | 10000 | 75000 | 0 | 0 | 0 | 118000 |  | 1 thésard CIFRE inclus au coût effectif. Derniere année
OP3 | R2023-02 | RECYLAM Cylindres de laminoir | Développement d'une solution anti usure pour cylindre de laminage à chaud et à froid en partenariat avec ARCELOR MITTAL et CONSTELLIUM. Projet RECYLAM Réparation de rouleaux | A: faisabilité D : définition du type d'usure C : dimensions et poids élevés P : modèle économique (licence,…) | JMS | JMS + BG |  | 160 | 8800 |  |  |  | 15000 | 120 | 45 | 5400 | 29200
OP3 |  | BIG CARB | Réaliser des dépôts laser avec des tailles de carbures supérieures à 500 µm Associer des carbures frittés WC-Co Utiliser des carbures issues des filières de recyclage Utiliser toutes les dimensions issues du creuset froid (diminuer le stock de 450-700 µm) Utiliser les produits fabriqués par Carbure du Chéran dans nos solutions anti-usure | A: performances en service D : intégrité des pièces en carbures C : Prix de revient P : applications en services | ZR | JMS + ZR + KP + PB + RA | 1,5 ans | 150 | 8250 | 9500 |  | 5000 | 5000 | 40 | 45 | 1800 | 93296.25
OP4 | R2023-01 | 3D SCAN | Programmation sur machine à partir d'un scan de la surface | A: Performances en service D : données scan inexploitable C : intégration sur machine de production P : génération de programme sur surfaces gauches in situ sans assistance ingéniérie | JMS | JMS + KP + BA | 1 an | 150 | 8250 | 80000 |  |  |  | 150 | 45 | 6750 | 95000 |  | LUNOVU
OP 1 |  | RE USE | Valoriser le WC fondu <20µm Remettre dans le circuit le WC fondu inutilisé Utiliser du WC recyclé pour la fabrication du carbure de tungstène fondu | A: Faisabilité D : adéquation creuset froid C : intégration sur machine de production P : part de matière recyclée dans notre production | ZR | ZR + PB
OP3 | R2022-01 | ULTITECH | Fabrication de baguettes de rechargement (rods) pour le rechargement manuel Flamme et TIG. Rechargement de tête de forage | A: Procédé d'obtention D : teneur maximale en sphérotène, dimensions des baguettes C : utilisation des moyens de production existants P : tenue en service, facilité de dépose | ZR | ZR + JMS + GC + BA
OP3 | R2018-22 | TECHNOPLAQUETTE Phase 2 : revêtement interne | Définir une solution complète de protection avec plaquette pour la protection de dia intérieur. Développer une solution propriétaire plus performante. | A : efficacité de la mise en œuvre et performances en service D : revêtement d'un dia intérieur d'accessibilité réduite C : utilisation de nos moyens techniques P : couple produit /procédé plus performant |  |  |  | 0 | 0 | [9 empty] | Essais aux US
OP 2 | R2018-2 | Fil fourré base Ni et base Fer | Développement d'une recette fil fourré dia 2,4 mm en base Ni et base Fer | A: Utilisation du sphérotène D : exploitation des granulométries supérieures à 150 µm C : fabrication en sous traitance P : tenue en service, performances par rapport aux produits concurrents, application drill bits | [14 empty] | Projet arrêté; pertinence à reconsidérer
|  |  | TOTAL Général |  |  |  |  | 1700 | 93500 | 0 | 0 | 31000 | 147000 | 740 |  | 33300 | 458046.25
Ing 64,00 €/h + tech 42,00 €/h
1 homme/m = 60% Ing + 40% Tech = 55 €/h
(*) N° OP | OP1 | Pulvérisation/fragmentation/sphéroidisation
| OP2 | Industrialisation de procédés (laser, plasma,…)
| OP3 | Développement de solutions de soudure/rechargement
| OP4 | Développement de moyens de contrôle de procédé / métrologie